## Sheet1
文物编号 | 采样部位 | 类型 | 表面风化 | 质量分数_二氧化硅(SiO2) | 质量分数_氧化钠(Na2O) | 质量分数_氧化钾(K2O) | 质量分数_氧化钙(CaO) | 质量分数_氧化镁(MgO) | 质量分数_氧化铝(Al2O3) | 质量分数_氧化铁(Fe2O3) | 质量分数_氧化铜(CuO) | 质量分数_氧化铅(PbO) | 质量分数_氧化钡(BaO) | 质量分数_五氧化二磷(P2O5) | 质量分数_氧化锶(SrO) | 质量分数_氧化锡(SnO2) | 质量分数_二氧化硫(SO2) | CLR_二氧化硅(SiO2) | CLR_氧化钠(Na2O) | CLR_氧化钾(K2O) | CLR_氧化钙(CaO) | CLR_氧化镁(MgO) | CLR_氧化铝(Al2O3) | CLR_氧化铁(Fe2O3) | CLR_氧化铜(CuO) | CLR_氧化铅(PbO) | CLR_氧化钡(BaO) | CLR_五氧化二磷(P2O5) | CLR_氧化锶(SrO) | CLR_氧化锡(SnO2) | CLR_二氧化硫(SO2)
01 | 未知部位 | 高钾 | 无风化 | 69.33 | 0 | 9.99 | 6.32 | 0.87 | 3.93 | 1.74 | 3.87 | 0 | 0 | 1.17 | 0 | 0 | 0.39 | 10.87318 | -14.08896 | 8.935887 | 8.478022 | 6.49504 | 8.002942 | 7.188188 | 7.987557 | -14.08896 | -14.08896 | 6.791306 | -14.08896 | -14.08896 | 5.692694
02 | 未知部位 | 铅钡 | 风化 | 36.28 | 0 | 1.05 | 2.34 | 1.18 | 5.73 | 1.86 | 0.26 | 47.43 | 0 | 3.57 | 0.19 | 0 | 0 | 8.858912 | -15.45562 | 5.316435 | 6.117796 | 5.43316 | 7.013361 | 5.888222 | 3.920572 | 9.1269 | -15.45562 | 6.540211 | 3.606914 | -15.45562 | -15.45562
031 | 03部位1 | 高钾 | 无风化 | 87.05 | 0 | 5.19 | 2.01 | 0 | 4.06 | 0 | 0.78 | 0.25 | 0 | 0.66 | 0 | 0 | 0 | 14.38795 | -10.80179 | 11.5682 | 10.61961 | -10.80179 | 11.32265 | -10.80179 | 9.67301 | 8.535177 | -10.80179 | 9.505956 | -10.80179 | -10.80179 | -10.80179
032 | 03部位2 | 高钾 | 无风化 | 61.71 | 0 | 12.37 | 5.87 | 1.11 | 5.5 | 2.16 | 5.09 | 1.41 | 2.86 | 0.7 | 0.1 | 0 | 0 | 7.752487 | -17.09322 | 6.145315 | 5.399896 | 3.734401 | 5.334789 | 4.400149 | 5.257319 | 3.973631 | 4.680863 | 3.273366 | 1.327456 | -17.09322 | -17.09322
04 | 未知部位 | 高钾 | 无风化 | 65.88 | 0 | 9.67 | 7.12 | 1.56 | 6.44 | 2.06 | 2.18 | 0 | 0 | 0.79 | 0 | 0 | 0.36 | 10.80531 | -14.10579 | 8.886506 | 8.580385 | 7.062163 | 8.480006 | 7.340184 | 7.396802 | -14.10579 | -14.10579 | 6.381755 | -14.10579 | -14.10579 | 5.595826
05 | 未知部位 | 高钾 | 无风化 | 61.58 | 0 | 10.95 | 7.35 | 1.77 | 7.5 | 2.62 | 3.27 | 0 | 0 | 0.94 | 0.06 | 0 | 0.47 | 9.354705 | -15.4889 | 7.627707 | 7.229068 | 5.805347 | 7.249271 | 6.197542 | 6.419158 | -15.4889 | -15.4889 | 5.172492 | 2.420957 | -15.4889 | 4.479345
061 | 06部位1 | 高钾 | 无风化 | 67.65 | 0 | 7.37 | 0 | 1.98 | 11.15 | 2.39 | 2.51 | 0.2 | 1.38 | 4.18 | 0.11 | 0 | 0 | 9.490026 | -15.44759 | 7.273097 | -15.44759 | 5.958776 | 7.687118 | 6.146972 | 6.195962 | 3.666241 | 5.597762 | 6.70599 | 3.068404 | -15.44759 | -15.44759
062 | 06部位2 | 高钾 | 无风化 | 59.81 | 0 | 7.68 | 5.41 | 1.73 | 10.05 | 6.04 | 2.18 | 0.35 | 0.97 | 4.5 | 0.12 | 0 | 0 | 7.706516 | -17.10792 | 5.653962 | 5.303592 | 4.163464 | 5.922916 | 5.413747 | 4.394668 | 2.565521 | 3.584884 | 5.11942 | 1.495079 | -17.10792 | -17.10792
07 | 未知部位 | 高钾 | 风化 | 92.63 | 0 | 0 | 1.07 | 0 | 1.98 | 0.17 | 3.24 | 0 | 0 | 0.61 | 0 | 0 | 0 | 16.07129 | -9.180592 | -9.180592 | 11.61033 | -9.180592 | 12.22577 | 9.770717 | 12.71825 | -9.180592 | -9.180592 | 11.04838 | -9.180592 | -9.180592 | -9.180592
08 | 未知部位 | 铅钡 | 风化 | 20.14 | 0 | 0 | 1.48 | 0 | 1.34 | 0 | 10.41 | 28.68 | 31.23 | 3.59 | 0.37 | 0 | 2.58 | 9.399627 | -14.32635 | -14.32635 | 6.788962 | -14.32635 | 6.689589 | -14.32635 | 8.739686 | 9.75312 | 9.838299 | 7.675072 | 5.402667 | -14.32635 | 7.344709
08 | 严重风化点 | 高钾 | 风化 | 4.61 | 0 | 0 | 3.19 | 0 | 1.11 | 0 | 3.14 | 32.45 | 30.62 | 7.56 | 0.53 | 0 | 15.03 | 7.862521 | -14.38897 | -14.38897 | 7.494314 | -14.38897 | 6.438653 | -14.38897 | 7.478516 | 9.813993 | 9.755946 | 8.357164 | 5.699415 | -14.38897 | 9.044341
09 | 未知部位 | 高钾 | 风化 | 95.02 | 0 | 0.59 | 0.62 | 0 | 1.32 | 0.32 | 1.55 | 0 | 0 | 0.35 | 0 | 0 | 0 | 14.7675 | -10.50985 | 9.685782 | 9.735379 | -10.50985 | 10.49105 | 9.073981 | 10.65167 | -10.50985 | -10.50985 | 9.163593 | -10.50985 | -10.50985 | -10.50985
10 | 未知部位 | 高钾 | 风化 | 96.77 | 0 | 0.92 | 0.21 | 0 | 0.81 | 0.26 | 0.84 | 0 | 0 | 0 | 0 | 0 | 0 | 16.32876 | -8.96684 | 11.67304 | 10.19578 | -8.96684 | 11.54571 | 10.40935 | 11.58207 | -8.96684 | -8.96684 | -8.96684 | -8.96684 | -8.96684 | -8.96684
11 | 未知部位 | 铅钡 | 风化 | 33.59 | 0 | 0.21 | 3.51 | 0.71 | 2.69 | 0 | 4.93 | 25.39 | 14.61 | 9.38 | 0.37 | 0 | 0 | 8.534306 | -15.70319 | 3.45943 | 6.275694 | 4.677587 | 6.009619 | -15.70319 | 6.615417 | 8.254433 | 7.701784 | 7.258657 | 4.025825 | -15.70319 | -15.70319
12 | 未知部位 | 高钾 | 风化 | 94.29 | 0 | 1.01 | 0.72 | 0 | 1.46 | 0.29 | 1.65 | 0 | 0 | 0.15 | 0 | 0 | 0 | 14.76715 | -10.50249 | 10.23072 | 9.892269 | -10.50249 | 10.59921 | 8.982899 | 10.72155 | -10.50249 | -10.50249 | 8.323653 | -10.50249 | -10.50249 | -10.50249
13 | 未知部位 | 高钾 | 无风化 | 59.01 | 2.86 | 12.53 | 8.7 | 0 | 6.16 | 2.88 | 4.73 | 0 | 0 | 1.27 | 0 | 0 | 0 | 11.92419 | 8.897308 | 10.37461 | 10.00981 | -12.87678 | 9.664563 | 8.904277 | 9.400412 | -12.87678 | -12.87678 | 8.085503 | -12.87678 | -12.87678 | -12.87678
14 | 未知部位 | 高钾 | 无风化 | 62.47 | 3.38 | 12.28 | 8.23 | 0.66 | 9.23 | 0.5 | 0.47 | 1.62 | 0 | 0.16 | 0 | 0 | 0 | 9.41441 | 6.497599 | 7.787695 | 7.387509 | 4.864208 | 7.502182 | 4.586576 | 4.524701 | 5.762149 | -15.44354 | 3.447142 | -15.44354 | -15.44354 | -15.44354
16 | 未知部位 | 高钾 | 无风化 | 65.18 | 2.1 | 14.52 | 8.27 | 0.52 | 6.18 | 0.42 | 1.07 | 0.11 | 0 | 0 | 0.04 | 0 | 0 | 9.766039 | 6.330824 | 8.264414 | 7.701521 | 4.93496 | 7.410205 | 4.721386 | 5.656545 | 3.381612 | -15.13438 | -15.13438 | 2.370011 | -15.13438 | -15.13438
18 | 未知部位 | 高钾 | 无风化 | 79.46 | 0 | 9.42 | 0 | 1.53 | 3.05 | 0 | 0 | 0 | 0 | 1.36 | 0.07 | 2.36 | 0 | 14.26079 | -10.83773 | 12.12837 | -10.83773 | 10.3108 | 11.00068 | -10.83773 | -10.83773 | -10.83773 | -10.83773 | 10.19302 | 7.226274 | 10.7442 | -10.83773
19 | 未知部位 | 铅钡 | 风化 | 29.64 | 0 | 0 | 2.93 | 0.59 | 3.57 | 1.33 | 3.51 | 42.82 | 5.35 | 8.83 | 0.19 | 0 | 0 | 8.402816 | -15.70957 | -15.70957 | 6.088694 | 4.486059 | 6.286257 | 5.298871 | 6.269308 | 8.770697 | 6.690788 | 7.191847 | 3.35296 | -15.70957 | -15.70957
20 | 未知部位 | 铅钡 | 无风化 | 37.36 | 0 | 0.71 | 0 | 0 | 5.45 | 1.51 | 4.78 | 9.3 | 23.55 | 5.75 | 0 | 0 | 0 | 11.49567 | -12.8482 | 7.53258 | -12.8482 | -12.8482 | 9.570686 | 8.28718 | 9.43951 | 10.10508 | 11.0342 | 9.62427 | -12.8482 | -12.8482 | -12.8482
21 | 未知部位 | 高钾 | 无风化 | 76.68 | 0 | 0 | 4.71 | 1.22 | 6.19 | 2.37 | 3.28 | 1 | 1.97 | 1.1 | 0 | 0 | 0 | 10.97401 | -14.0889 | -14.0889 | 8.184055 | 6.833218 | 8.457302 | 7.497257 | 7.82221 | 6.634367 | 7.3124 | 6.729677 | -14.0889 | -14.0889 | -14.0889
22 | 未知部位 | 高钾 | 风化 | 92.35 | 0 | 0.74 | 1.66 | 0.64 | 3.5 | 0.35 | 0.55 | 0 | 0 | 0.21 | 0 | 0 | 0 | 13.24059 | -12.00826 | 8.413904 | 9.221827 | 8.268722 | 9.967772 | 7.665187 | 8.117172 | -12.00826 | -12.00826 | 7.154361 | -12.00826 | -12.00826 | -12.00826
23 | 未风化点 | 铅钡 | 风化 | 53.79 | 7.92 | 0 | 0.5 | 0.71 | 1.42 | 0 | 2.99 | 16.98 | 11.86 | 0 | 0.33 | 0 | 0 | 10.62473 | 8.709035 | -14.08362 | 5.946497 | 6.297153 | 6.990301 | -14.08362 | 7.734917 | 9.47168 | 9.112815 | -14.08362 | 5.530981 | -14.08362 | -14.08362
24 | 未知部位 | 铅钡 | 无风化 | 31.94 | 0 | 0 | 0.47 | 0 | 1.59 | 0 | 8.46 | 29.14 | 26.23 | 0.14 | 0.91 | 0 | 0 | 11.63908 | -12.54805 | -12.54805 | 7.420198 | -12.54805 | 8.638954 | -12.54805 | 10.31057 | 11.54733 | 11.44212 | 6.209107 | 8.08091 | -12.54805 | -12.54805
25 | 未风化点 | 铅钡 | 风化 | 50.61 | 2.31 | 0 | 0.63 | 0 | 1.9 | 1.55 | 1.12 | 31.9 | 6.65 | 0.19 | 0.2 | 0 | 0 | 9.303664 | 6.216763 | -15.34375 | 4.91748 | -15.34375 | 6.021369 | 5.81777 | 5.492844 | 8.842121 | 7.274132 | 3.718784 | 3.770077 | -15.34375 | -15.34375
26 | 未知部位 | 铅钡 | 风化 | 19.79 | 0 | 0 | 1.44 | 0 | 0.7 | 0 | 10.57 | 29.53 | 32.25 | 3.13 | 0.45 | 0 | 1.96 | 9.44166 | -14.26678 | -14.26678 | 6.821127 | -14.26678 | 6.099809 | -14.26678 | 8.814503 | 9.84189 | 9.930002 | 7.597517 | 5.657976 | -14.26678 | 7.129428
26 | 严重风化点 | 铅钡 | 风化 | 3.72 | 0 | 0.4 | 3.01 | 0 | 1.18 | 0 | 3.6 | 29.92 | 35.45 | 6.04 | 0.62 | 0 | 15.95 | 6.234493 | -15.8025 | 4.004478 | 6.022709 | -15.8025 | 5.086283 | -15.8025 | 6.201703 | 8.319296 | 8.488892 | 6.719173 | 4.442733 | -15.8025 | 7.690228
27 | 未知部位 | 高钾 | 风化 | 92.72 | 0 | 0 | 0.94 | 0.54 | 2.51 | 0.2 | 1.54 | 0 | 0 | 0.36 | 0 | 0 | 0 | 14.70747 | -10.54538 | -10.54538 | 10.11601 | 9.561697 | 11.09817 | 8.568445 | 10.60967 | -10.54538 | -10.54538 | 9.156232 | -10.54538 | -10.54538 | -10.54538
28 | 未风化点 | 铅钡 | 风化 | 68.08 | 0 | 0.26 | 1.34 | 1 | 4.7 | 0.41 | 0.33 | 17.14 | 4.04 | 1.04 | 0.12 | 0.23 | 0 | 6.938256 | -18.00569 | 1.370498 | 3.010242 | 2.717572 | 4.265135 | 1.825974 | 1.608909 | 5.558987 | 4.113817 | 2.756793 | 0.5973086 | 1.247896 | -18.00569
29 | 未风化点 | 铅钡 | 风化 | 63.3 | 0.92 | 0.3 | 2.98 | 1.49 | 14.34 | 0.81 | 0.74 | 12.31 | 2.03 | 0.41 | 0.25 | 0 | 0 | 6.576708 | 2.345441 | 1.22485 | 3.520746 | 2.827599 | 5.091876 | 2.218102 | 2.127718 | 4.939235 | 3.136859 | 1.537225 | 1.042528 | -18.29444 | -18.29444
301 | 30部位1 | 铅钡 | 无风化 | 34.34 | 0 | 1.41 | 4.49 | 0.98 | 4.35 | 2.12 | 0 | 39.22 | 10.29 | 0 | 0.35 | 0.4 | 0 | 8.62743 | -15.63215 | 5.434709 | 6.592972 | 5.070917 | 6.561295 | 5.842536 | -15.63215 | 8.760306 | 7.422292 | -15.63215 | 4.041297 | 4.174829 | -15.63215
302 | 30部位2 | 铅钡 | 无风化 | 36.93 | 0 | 0 | 4.24 | 0.51 | 3.86 | 2.74 | 0 | 37.74 | 10.35 | 1.41 | 0.48 | 0.44 | 0 | 8.708871 | -15.62342 | -15.62342 | 6.54441 | 4.426502 | 6.450513 | 6.107804 | -15.62342 | 8.730567 | 7.436833 | 5.443436 | 4.365877 | 4.278866 | -15.62342
31 | 未知部位 | 铅钡 | 无风化 | 65.91 | 0 | 0 | 1.6 | 0.89 | 3.11 | 4.59 | 0.44 | 16.55 | 3.42 | 1.62 | 0.3 | 0 | 0 | 9.416812 | -15.49474 | -15.49474 | 5.698525 | 5.111988 | 6.363144 | 6.752402 | 4.407541 | 8.034908 | 6.458162 | 5.710948 | 4.024549 | -15.49474 | -15.49474
32 | 未知部位 | 铅钡 | 无风化 | 69.71 | 0 | 0.21 | 0.46 | 0 | 2.36 | 1 | 0.11 | 19.76 | 4.88 | 0.17 | 0 | 0 | 0 | 11.40584 | -13.56177 | 5.600847 | 6.384966 | -13.56177 | 8.020156 | 7.161495 | 4.95422 | 10.14515 | 8.74664 | 5.389538 | -13.56177 | -13.56177 | -13.56177
33 | 未知部位 | 铅钡 | 无风化 | 75.51 | 0 | 0.15 | 0.64 | 1 | 2.35 | 0 | 0.47 | 16.16 | 3.55 | 0.13 | 0 | 0 | 0 | 11.43332 | -13.61421 | 5.211938 | 6.662771 | 7.109058 | 7.963473 | -13.61421 | 6.354035 | 9.891597 | 8.376006 | 5.068837 | -13.61421 | -13.61421 | -13.61421
34 | 未知部位 | 铅钡 | 风化 | 35.78 | 0 | 0.25 | 0.78 | 0 | 1.62 | 0.47 | 1.51 | 46.55 | 10 | 0.34 | 0.22 | 0 | 0 | 9.096014 | -15.20464 | 4.13233 | 5.270163 | -15.20464 | 6.001051 | 4.763602 | 5.930734 | 9.359151 | 7.82121 | 4.439815 | 4.004497 | -15.20464 | -15.20464
35 | 未知部位 | 铅钡 | 无风化 | 65.91 | 0 | 0 | 0.38 | 0 | 1.44 | 0.17 | 0.16 | 22.05 | 5.68 | 0.42 | 0 | 0 | 0 | 12.78801 | -12.12355 | -12.12355 | 7.632132 | -12.12355 | 8.964359 | 6.827759 | 6.767134 | 11.69303 | 10.33667 | 7.732215 | -12.12355 | -12.12355 | -12.12355
36 | 未知部位 | 铅钡 | 风化 | 39.57 | 2.22 | 0.14 | 0.37 | 0 | 1.6 | 0.32 | 0.68 | 41.61 | 10.83 | 0.07 | 0.22 | 0 | 0 | 7.947529 | 5.066965 | 2.303345 | 3.275205 | -16.45381 | 4.739461 | 3.130023 | 3.883795 | 7.997798 | 6.651778 | 1.610197 | 2.75533 | -16.45381 | -16.45381
37 | 未知部位 | 铅钡 | 无风化 | 60.12 | 0 | 0.23 | 0.89 | 0 | 2.72 | 0 | 3.01 | 17.24 | 10.34 | 1.46 | 0.31 | 0 | 3.66 | 9.281513 | -15.5381 | 3.715495 | 5.068637 | -15.5381 | 6.185803 | -15.5381 | 6.287111 | 8.032403 | 7.521191 | 5.563607 | 4.013988 | -15.5381 | 6.482634
38 | 未知部位 | 铅钡 | 风化 | 32.93 | 1.38 | 0 | 0.68 | 0 | 2.57 | 0.29 | 0.73 | 49.31 | 9.79 | 0.48 | 0.41 | 0 | 0 | 8.888457 | 5.716156 | -15.32919 | 5.00841 | -15.32919 | 6.337978 | 4.156198 | 5.079362 | 9.292199 | 7.675434 | 4.660103 | 4.502474 | -15.32919 | -15.32919
39 | 未知部位 | 铅钡 | 风化 | 26.25 | 0 | 0 | 1.11 | 0 | 0.5 | 0 | 0.88 | 61.03 | 7.22 | 1.16 | 0.61 | 0 | 0 | 11.55668 | -12.43425 | -12.43425 | 8.393375 | -12.43425 | 7.595867 | -12.43425 | 8.161181 | 12.40038 | 10.26587 | 8.437435 | 7.794718 | -12.43425 | -12.43425
40 | 未知部位 | 铅钡 | 风化 | 16.71 | 0 | 0 | 1.87 | 0 | 0.45 | 0.19 | 0 | 70.21 | 6.69 | 1.77 | 0.68 | 0 | 0 | 11.17454 | -12.36473 | -12.36473 | 8.984472 | -12.36473 | 7.560026 | 6.697802 | -12.36473 | 12.61002 | 10.25915 | 8.929513 | 7.972871 | -12.36473 | -12.36473
41 | 未知部位 | 铅钡 | 风化 | 18.46 | 0 | 0.44 | 4.96 | 2.73 | 3.33 | 1.79 | 0.19 | 44.12 | 9.76 | 7.46 | 0.47 | 0 | 0 | 6.48884 | -17.15003 | 2.752253 | 5.174639 | 4.577535 | 4.776206 | 4.155449 | 1.912502 | 7.360147 | 5.851526 | 5.582789 | 2.818211 | -17.15003 | -17.15003
421 | 42未风化点1 | 铅钡 | 风化 | 51.26 | 5.74 | 0.15 | 0.79 | 1.09 | 3.53 | 0 | 2.67 | 21.88 | 10.47 | 0.08 | 0.35 | 0 | 0 | 7.824781 | 5.635329 | 1.99075 | 3.652148 | 3.974048 | 5.149168 | -16.8354 | 4.869948 | 6.973443 | 6.236384 | 1.362141 | 2.838048 | -16.8354 | -16.8354
422 | 42未风化点2 | 铅钡 | 风化 | 51.33 | 5.68 | 0.35 | 0 | 1.16 | 5.66 | 0 | 2.72 | 20.12 | 10.88 | 0 | 0 | 0 | 0 | 11.89849 | 9.697171 | 6.910397 | -12.76305 | 8.10864 | 9.693643 | -12.76305 | 8.960851 | 10.96193 | 10.34715 | -12.76305 | -12.76305 | -12.76305 | -12.76305
431 | 43部位1 | 铅钡 | 风化 | 12.41 | 0 | 0 | 5.24 | 0.89 | 2.25 | 0.76 | 5.35 | 59.85 | 7.29 | 0 | 0.64 | 0 | 0 | 9.069388 | -14.17238 | -14.17238 | 8.207207 | 6.434351 | 7.361815 | 6.276448 | 8.227982 | 10.64273 | 8.537389 | -14.17238 | 6.104598 | -14.17238 | -14.17238
432 | 43部位2 | 铅钡 | 风化 | 21.7 | 0 | 0 | 6.4 | 0.95 | 3.41 | 1.39 | 1.51 | 44.75 | 3.26 | 12.83 | 0.47 | 0 | 0 | 8.024672 | -15.77591 | -15.77591 | 6.803658 | 4.896067 | 6.174072 | 5.276664 | 5.35947 | 8.748451 | 6.129087 | 7.499146 | 4.192337 | -15.77591 | -15.77591
44 | 未风化点 | 铅钡 | 风化 | 60.74 | 3.06 | 0.2 | 2.14 | 0 | 12.69 | 0.77 | 0.43 | 13.61 | 5.22 | 0 | 0.26 | 0 | 0 | 9.4041 | 6.415913 | 3.68806 | 6.058304 | -15.42577 | 7.838312 | 5.036133 | 4.453528 | 7.908303 | 6.949995 | -15.42577 | 3.950424 | -15.42577 | -15.42577
45 | 未知部位 | 铅钡 | 无风化 | 61.28 | 2.66 | 0.11 | 0.84 | 0.74 | 5 | 0 | 0.53 | 15.99 | 10.96 | 0 | 0.23 | 0 | 0 | 9.530519 | 6.393392 | 3.207791 | 5.240712 | 5.11396 | 7.024503 | -15.3082 | 4.780187 | 8.187029 | 7.809318 | -15.3082 | 3.94539 | -15.3082 | -15.3082
46 | 未知部位 | 铅钡 | 无风化 | 55.21 | 0 | 0.25 | 0 | 1.67 | 4.79 | 0 | 0.77 | 25.25 | 10.06 | 0.2 | 0.43 | 0 | 0 | 10.87468 | -13.85973 | 5.477242 | -13.85973 | 7.37636 | 8.430066 | -13.85973 | 6.602171 | 10.09236 | 9.172103 | 5.254098 | 6.019566 | -13.85973 | -13.85973
47 | 未知部位 | 铅钡 | 无风化 | 51.54 | 4.66 | 0.29 | 0.87 | 0.61 | 3.06 | 0 | 0.65 | 25.4 | 9.23 | 0.1 | 0.85 | 0 | 0 | 7.862367 | 5.459024 | 2.682134 | 3.780747 | 3.425712 | 5.038424 | -16.80326 | 3.489226 | 7.154758 | 6.142468 | 1.617424 | 3.75749 | -16.80326 | -16.80326
48 | 未知部位 | 铅钡 | 风化 | 53.33 | 0.8 | 0.32 | 2.82 | 1.54 | 13.65 | 1.03 | 0 | 15.71 | 7.31 | 1.1 | 0.25 | 1.31 | 0 | 6.190657 | 1.991014 | 1.074724 | 3.250895 | 2.64594 | 4.827897 | 2.243717 | -18.50911 | 4.968455 | 4.203401 | 2.309468 | 0.8278634 | 2.484185 | -18.50911
49 | 未知部位 | 铅钡 | 风化 | 28.79 | 0 | 0 | 4.58 | 1.47 | 5.38 | 2.74 | 0.7 | 34.18 | 6.1 | 11.1 | 0.46 | 0 | 0 | 8.240154 | -15.84314 | -15.84314 | 6.401824 | 5.265388 | 6.562814 | 5.888083 | 4.523451 | 8.411766 | 6.688414 | 7.287071 | 4.103597 | -15.84314 | -15.84314
49 | 未风化点 | 铅钡 | 风化 | 54.61 | 0 | 0.3 | 2.08 | 1.2 | 6.5 | 1.27 | 0.45 | 23.02 | 4.19 | 4.32 | 0.3 | 0 | 0 | 7.737232 | -16.98625 | 2.533042 | 4.469383 | 3.919336 | 5.608817 | 3.976032 | 2.938507 | 6.873378 | 5.169715 | 5.20027 | 2.533042 | -16.98625 | -16.98625
50 | 未知部位 | 铅钡 | 风化 | 17.98 | 0 | 0 | 3.19 | 0.47 | 1.87 | 0.33 | 1.13 | 44 | 14.2 | 6.34 | 0.66 | 0 | 0 | 8.038583 | -15.57394 | -15.57394 | 6.309344 | 4.3943 | 5.775261 | 4.04066 | 5.27154 | 8.933512 | 7.802565 | 6.996201 | 4.733807 | -15.57394 | -15.57394
50 | 未风化点 | 铅钡 | 风化 | 45.02 | 0 | 0 | 3.12 | 0.54 | 4.16 | 0 | 0.7 | 30.61 | 6.22 | 6.34 | 0.23 | 0 | 0 | 10.42085 | -14.10952 | -14.10952 | 7.751578 | 5.997559 | 8.03926 | -14.10952 | 6.25707 | 10.03507 | 8.441515 | 8.460624 | 5.144069 | -14.10952 | -14.10952
511 | 51部位1 | 铅钡 | 风化 | 24.61 | 0 | 0 | 3.58 | 1.19 | 5.25 | 1.19 | 1.37 | 40.24 | 8.94 | 8.1 | 0.39 | 0.47 | 0 | 6.70956 | -17.21686 | -17.21686 | 4.78177 | 3.680361 | 5.164636 | 3.680361 | 3.821218 | 7.201269 | 5.696943 | 5.598272 | 2.564799 | 2.751385 | -17.21686
512 | 51部位2 | 铅钡 | 风化 | 21.35 | 0 | 0 | 5.13 | 1.45 | 2.51 | 0.42 | 0.75 | 51.34 | 0 | 8.75 | 0 | 0 | 0 | 11.161 | -12.62332 | -12.62332 | 9.735052 | 8.47151 | 9.020229 | 7.232446 | 7.812264 | 12.03842 | -12.62332 | 10.269 | -12.62332 | -12.62332 | -12.62332
52 | 未知部位 | 铅钡 | 风化 | 25.74 | 1.22 | 0 | 2.27 | 0.55 | 1.16 | 0.23 | 0.7 | 47.42 | 8.64 | 5.71 | 0.44 | 0 | 0 | 7.051061 | 4.001865 | -16.92025 | 4.622794 | 3.205178 | 3.951435 | 2.333339 | 3.44634 | 7.662059 | 5.959417 | 5.545234 | 2.982034 | -16.92025 | -16.92025
53 | 未风化点 | 铅钡 | 风化 | 63.66 | 3.04 | 0.11 | 0.78 | 1.14 | 6.06 | 0 | 0.54 | 13.66 | 8.99 | 0 | 0.27 | 0 | 0 | 9.529669 | 6.487971 | 3.168838 | 5.127652 | 5.507141 | 7.177823 | -15.34715 | 4.759927 | 7.990585 | 7.572226 | -15.34715 | 4.06678 | -15.34715 | -15.34715
54 | 未知部位 | 铅钡 | 风化 | 22.28 | 0 | 0.32 | 3.19 | 1.28 | 4.15 | 0 | 0.83 | 55.46 | 7.04 | 4.24 | 0.88 | 0 | 0 | 8.1752 | -15.65176 | 3.932076 | 6.231532 | 5.318371 | 6.494619 | -15.65176 | 4.885181 | 9.087173 | 7.023119 | 6.516074 | 4.943677 | -15.65176 | -15.65176
54 | 严重风化点 | 铅钡 | 风化 | 17.11 | 0 | 0 | 0 | 1.11 | 3.65 | 0 | 1.34 | 58.46 | 0 | 14.13 | 1.12 | 0 | 0 | 12.38977 | -11.17316 | -11.17316 | -11.17316 | 9.654465 | 10.84483 | -11.17316 | 9.842775 | 13.61845 | -11.17316 | 12.19841 | 9.663434 | -11.17316 | -11.17316
55 | 未知部位 | 铅钡 | 无风化 | 49.01 | 2.71 | 0 | 1.13 | 0 | 1.45 | 0 | 0.86 | 32.92 | 7.95 | 0.35 | 0 | 0 | 0 | 12.07704 | 9.181965 | -12.53825 | 8.307234 | -12.53825 | 8.55658 | -12.53825 | 8.034194 | 11.6791 | 10.25819 | 7.135195 | -12.53825 | -12.53825 | -12.53825
56 | 未知部位 | 铅钡 | 风化 | 29.15 | 0 | 0 | 1.21 | 0 | 1.85 | 0 | 0.79 | 41.25 | 15.45 | 2.54 | 0 | 0 | 0 | 12.92466 | -11.17106 | -11.17106 | 9.742827 | -11.17106 | 10.16739 | -11.17106 | 9.316485 | 13.27186 | 12.28982 | 10.48437 | -11.17106 | -11.17106 | -11.17106
57 | 未知部位 | 铅钡 | 风化 | 25.42 | 0 | 0 | 1.31 | 0 | 2.18 | 0 | 1.16 | 45.1 | 17.3 | 0 | 0 | 0 | 0 | 14.28505 | -9.673749 | -9.673749 | 11.31954 | -9.673749 | 11.82884 | -9.673749 | 11.19794 | 14.8584 | 13.90022 | -9.673749 | -9.673749 | -9.673749 | -9.673749
58 | 未知部位 | 铅钡 | 风化 | 30.39 | 0 | 0.34 | 3.49 | 0.79 | 3.52 | 0.86 | 3.13 | 39.35 | 7.66 | 8.99 | 0.24 | 0 | 0 | 6.992266 | -17.14511 | 2.499343 | 4.828054 | 3.34243 | 4.836614 | 3.42733 | 4.719186 | 7.250649 | 5.614165 | 5.774266 | 2.151036 | -17.14511 | -17.14511