## Sheet1
文物编号 | 采样部位 | 表面风化 | 质量分数_二氧化硅(SiO2) | 质量分数_氧化钠(Na2O) | 质量分数_氧化钾(K2O) | 质量分数_氧化钙(CaO) | 质量分数_氧化镁(MgO) | 质量分数_氧化铝(Al2O3) | 质量分数_氧化铁(Fe2O3) | 质量分数_氧化铜(CuO) | 质量分数_氧化铅(PbO) | 质量分数_氧化钡(BaO) | 质量分数_五氧化二磷(P2O5) | 质量分数_氧化锶(SrO) | 质量分数_氧化锡(SnO2) | 质量分数_二氧化硫(SO2) | CLR_二氧化硅(SiO2) | CLR_氧化钠(Na2O) | CLR_氧化钾(K2O) | CLR_氧化钙(CaO) | CLR_氧化镁(MgO) | CLR_氧化铝(Al2O3) | CLR_氧化铁(Fe2O3) | CLR_氧化铜(CuO) | CLR_氧化铅(PbO) | CLR_氧化钡(BaO) | CLR_五氧化二磷(P2O5) | CLR_氧化锶(SrO) | CLR_氧化锡(SnO2) | CLR_二氧化硫(SO2)
A1 | 未知部位 | 无风化 | 78.45 | 0 | 0 | 6.08 | 1.86 | 7.23 | 2.15 | 2.11 | 0 | 0 | 1.06 | 0.03 | 0 | 0.51 | 11.32386 | -13.76187 | -13.76187 | 8.766399 | 7.581971 | 8.939634 | 7.726863 | 7.708083 | -13.76187 | -13.76187 | 7.019664 | 3.454837 | -13.76187 | 6.28805
A2 | 未知部位 | 风化 | 37.75 | 0 | 0 | 7.63 | 0 | 2.33 | 0 | 0 | 34.3 | 0 | 14.27 | 0 | 0 | 0 | 16.04578 | -8.30847 | -8.30847 | 14.44688 | -8.30847 | 13.26066 | -8.30847 | -8.30847 | 15.94994 | -8.30847 | 15.07296 | -8.30847 | -8.30847 | -8.30847
A3 | 未知部位 | 无风化 | 31.95 | 0 | 1.36 | 7.19 | 0.81 | 2.93 | 7.06 | 0.21 | 39.58 | 4.69 | 2.68 | 0.52 | 0 | 0 | 7.007867 | -17.17957 | 3.851179 | 5.516386 | 3.332974 | 4.618697 | 5.49814 | 1.983047 | 7.222019 | 5.089127 | 4.529511 | 2.889768 | -17.17957 | -17.17957
A4 | 未知部位 | 无风化 | 35.47 | 0 | 0.79 | 2.89 | 1.05 | 7.07 | 6.45 | 0.96 | 24.28 | 8.31 | 8.45 | 0.28 | 0 | 0 | 6.981498 | -17.31045 | 3.177089 | 4.474067 | 3.461601 | 5.368671 | 5.276891 | 3.371989 | 6.602464 | 5.530271 | 5.546977 | 2.139845 | -17.31045 | -17.31045
A5 | 未知部位 | 风化 | 64.29 | 1.2 | 0.37 | 1.64 | 2.34 | 12.75 | 0.81 | 0.94 | 12.23 | 2.16 | 0.19 | 0.21 | 0.49 | 0 | 5.193028 | 1.211946 | 0.03537195 | 1.52432 | 1.879775 | 3.575155 | 0.8189032 | 0.9677488 | 3.533516 | 1.799732 | -0.631107 | -0.5310235 | 0.3162743 | -19.69364
A6 | 未知部位 | 风化 | 93.17 | 0 | 1.35 | 0.64 | 0.21 | 1.52 | 0.27 | 1.73 | 0 | 0 | 0.21 | 0 | 0 | 0 | 13.34979 | -11.9079 | 9.115472 | 8.369081 | 7.25472 | 9.234078 | 7.506034 | 9.363489 | -11.9079 | -11.9079 | 7.25472 | -11.9079 | -11.9079 | -11.9079
A7 | 未知部位 | 风化 | 90.83 | 0 | 0.98 | 1.12 | 0 | 5.06 | 0.24 | 1.17 | 0 | 0 | 0.13 | 0 | 0 | 0.11 | 13.33997 | -11.89229 | 8.810777 | 8.944309 | -11.89229 | 10.45235 | 7.403864 | 8.987984 | -11.89229 | -11.89229 | 6.790759 | -11.89229 | -11.89229 | 6.623705
A8 | 未知部位 | 无风化 | 51.12 | 0 | 0.23 | 0.89 | 0 | 2.12 | 0 | 9.01 | 21.24 | 11.34 | 1.46 | 0.31 | 0 | 2.26 | 9.083355 | -15.57409 | 3.679503 | 5.032645 | -15.57409 | 5.900595 | -15.57409 | 7.347514 | 8.205065 | 7.577515 | 5.527615 | 3.977996 | -15.57409 | 5.964544